## Zerspanen
| SCHICHTEN FÜR DIE ZERSPANUNGSTECHNIK (+Stanzen) | [27 empty] | Einlagig |  |  | Mehrlagig |  |  | Nano- struktur |  |  | Nano-59 composite
| SCHICHT BEZEICHNUNG |  | WERKSTOFFE | [13 empty] | SCHNEIDSTOFFE | [5 empty] | BEARBEITUNG | [8 empty] | EINSATZ | [5 empty] | TYP
|  |  | NIEDRIG LEGIERTE STÄHLE | HOCHLEGIERTE STÄHLE | GEHÄRTETE STÄHLE | NICHTROSTENDE STÄHLE | SUPERLEGIERUNGEN | TITANLEGIERUNGEN | GUSSEISEN | HOCHLEGIERTE GUSSEISEN | Al - KNETLEGIERUNGEN | AlSi - LEGIERUNGEN | GRAPHIT | BUNTMETALLE | KUNSTSTOFFE | FASERVERSTÄRKTE KUNSTSTOFFE | HSS | HARTMETALL | CERMET | KERAMIK | PKD | CBN | DREHEN | STECHEN | FRÄSEN | BOHREN | REIBEN | GEWINDEBEARBEITUNG | WÄLZFRÄSEN | RÄUMEN | SÄGEN | SCHRUPPEN | SCHRUPPEN + SCHLICHTEN | SCHLICHTEN | NASSBEARBEITUNG | BEARBEITUNG MIT MMS | TROCKENBEARBEITUNG | VERSCHLEISSHEMMENDE SCHICHTEN | GLEITSCHICHTEN | WIEDERBESCHICHTBARKEIT
b-tec Innovative Beschichtungstechnologie
Carboplan GmbH
Almove
AlTiCrN
AlTiN-MB
AlTiN-ML
CrN
CrTiN
CRP ( CrN-Si-O2 )
M-Power (TIAISIXN)
M-Tec
nACo®
Naco Blue
nACRo®
nACVIc®
Nano DLC
Quattro DLC
TiAlCN
TiAlN-MB
TiAlN-ML
TiCN
TiN
TiSi
ZrN
1 |  | Ausfallende Beschichtungen bitte löschen
3 |  | Neue Beschichtungen bitte eintragen
1 |  | Ausfallende Beschichtungen bitte löschen
3 |  | Neue Beschichtungen bitte eintragen

## Formen
| SCHICHTEN ZUM FORMEN | [33 empty] | Einlagig |  |  |  | Mehrlagig |  |  | Nano- struktur
| SCHICHT BEZEICHNUNG |  | WERKSTÜCKSTOFFE | [12 empty] | WERKZEUGSTOFFE | [9 empty] | BEARBEITUNGSVERFAHREN | [9 empty] | EINSATZ | [5 empty] | TYP
|  |  | NIEDRIG LEGIERTE STÄHLE | HOCHLEGIERTE STÄHLE | GEHÄRTETE STÄHLE | NICHTROSTENDE STÄHLE | SUPERLEGIERUNGEN | TITANLEGIERUNGEN | GUSSEISEN | HOCHLEGIERTE GUSSEISEN | Al - KNETLEGIERUNGEN | AlSi - LEGIERUNGEN | BUNTMETALLE | KUNSTSTOFFE |  | NIEDRIG LEGIERTE STÄHLE | HOCHLEGIERTE STÄHLE | GEHÄRTETE STÄHLE | HSS | HÄRTBARE NICHTROSTENDE STÄHLE | SUPERLEGIERUNGEN | TITANLEGIERUNGEN | GUSSEISEN | HOCHLEGIERTE GUSSEISEN | HARTMETALL | DRUCKGUSS | EXTRUSION | SPRITZGIESSEN | SPRITZEN VON KUNSTSOFF | TRENNEN | STANZEN | BIEGEN | PRÄGEN | UMFORMEN | ZIEHEN | SCHERSCHNEIDEN | FEINSCHNEIDEN | BLECH | MASSIV | KALT | WARM | VERSCHLEISSHEMMENDE SCHICHTEN | GLEITSCHICHTEN | WIEDERBESCHICHTBARKEIT
b-tec Innovative Beschichtungstechnologie
Carboplan GmbH
Almove
AlCrN
| AlTiN-MB | [13 empty] | ?
| AlTiN-ML | [13 empty] | ?
| CrN | [13 empty] | ?
| CrTiN | [13 empty] | ?
nACo®
| nACRo® | [13 empty] | ?
| TiAlCN | [13 empty] | ?
TiAlN-MB
TiAlN-ML
| TiCN | [13 empty] | ?
| TiN | [13 empty] | ?
M-Power
| WC/C | [13 empty] | ?
| ZrN | [13 empty] | ?
In Verbindung mit unserer Diffusionsschicht noch bessere Standzeiten
1 |  | Ausfallende Beschichtungen bitte löschen
3 |  | Neue Beschichtungen bitte eintragen

## Tribologie
| TRIBOLOGISCHE SCHICHTEN | [30 empty] | Einlagig |  |  |  | Mehrlagig |  |  | Nano- struktur
| SCHICHT BEZEICHNUNG |  | REIBPARTNER/WERKSTOFFE | [14 empty] | OBERFLÄCHE | [6 empty] | EINSATZ | [5 empty] | ANWENDUNG | [7 empty] | TYP
|  |  | NIEDRIG LEGIERTE STÄHLE | HOCHLEGIERTE STÄHLE | GEHÄRTETE STÄHLE | NICHTROSTENDE STÄHLE | SUPERLEGIERUNGEN | TITANLEGIERUNGEN | GUSSEISEN | HOCHLEGIERTES GUSSEISEN | AL-KNETLEGIERUNGEN | AISi - LEGIERUNGEN | HARTMETALL | GRAPHIT | BUNTMETALLE | KUNSTSTOFFE | FASERVERSTÄRKTE KUNSTSTOFFE | EXTRUDIERT | ZERSPANT | GESCHLIFFEN | POLIERT | GELÄPPT | DRUCKFLISSGELÄPPT | GEHOHNT | REIBUNGSMINDERUNG | KORROSIONSSCHUTZ | VERSCHLEISSSCHUTZ | NASSSCHMIERUNG | TROCKEN NASSSCHMIERUNG | TROCKEN | MASCHINENBAU | AUTOMOBIL | LUFTFAHRT | TEXTIL | DRUCK-PAPIERTECHNIK | NAHRUNGSMITTEL | MEDIZINTECHNIK | WALZLAGER | VERSCHLEISSHEMMENDE SCHICHT | GLEITSCHICHT | WIEDERBESCHICHTBARKEIT
b-tec Innovative Beschichtungstechnologie
Carboplan GmbH
CrCN
CrN
CrCrN
TwinTiN
Nano DLC + Toplube
Quattro DLC
TiN
WC/C
ZrN
1 |  | Ausfallende Beschichtungen bitte löschen
3 |  | Neue Beschichtungen bitte eintragen

## Adresse
VERTRIEBSDATEIEN
VERTRIEB | TELEPHON NR. | TELEFAX | E-MAIL | INTERNET
b-tec Innovative Beschichtungstechnologie GmbH
32839 Steinheim | 0049 5233 / 95 33 90 | 0049 5233 / 95 33 920 | info@b-tec-beschichtung.de | www.b-tec-beschichtung.de
Carboplan GmbH
32839 Steinheim | 0049 5233 / 95 33 90 | 0049 5233 / 95 33 920 | info@carboplan.de | www.www.carboplan.de